## Sheet1
Ｎｏ. | 出願番号 | 発明の名称 | 左記「発明の名称」の和訳 | 要約 | 左記「要約」の和訳
1 | 87102064 | 高速卷烟小盒包装用粘合剂及制造方法 | 高速度に巻きタバコを包むのに用いられる接着剤及び製造方法 | 一种用于高速卷烟包装的粘合剂及制造方法。本粘合剂由聚乙烯醇在酸催化剂存在下与甲醛进行缩合反应制得，其含固量为１２－１６％，粘度（２５℃）８０００－１８０００厘泊，ｐＨ值７－９。本发明与目前广泛应用的糊精类粘合剂相比具有成本低廉、粘接力强、贮存稳定性好、使用方便以及在纸上干燥后无色等优点，可适用３００包／分的卷烟包装及其它各种高速应用的纸粘合剂。 | 高速度に巻きタバコを包むのに用いられる接着剤及び製造方法。本接着剤はポリビニールアルコールが酸触媒が存在する条件でホルムアルデヒドと集合反応してから作成され、その固体含有量は12－16％、粘度は（25℃）8000－18000センチポイズ、PH値は7－9。本発明は目下広く使われるデキストリン類接着剤と比べると、以下の長所を有する：コストが低く、接着力が強くて、貯蔵が安定して、使用が便利で、しかも紙の上で乾燥してから無色だ。３００パック／分の巻きタバコ包み及び他のそれぞれの高速に応用される纸接着剤に応用されることができる。
2 | 88107485 | 一种木材胶粘剂及其生产方法 | 木材粘着剤及び製造方法 | 利用湿法纤维板废水提取物经二步反应制木材胶粘剂。第一步，湿法纤维板废水提取物与甲醛在酸性条件下聚合形成中间产物（Ⅰ）废水提取物—甲醛复合体；第二步，中间产物（Ⅰ）与尿素（或苯酚）反应，生成木材胶粘剂。 | 湿式法繊維板廃水抽出物を利用して二歩反応によって木材粘着剤を製造する。まず、湿式法繊維板廃水抽出物とホルムアルデヒドを酸性条件下で中間生産物（Ⅰ）廃水抽出物—ホルムアルデヒド重合体を重合し形成する；次に、中間生産物（Ⅰ）と尿素（あるいはフェノール酸）を反応して、木材粘着剤を生成する。
3 | 87105096 | 一种无毒氯丁胶粘合剂 | 無毒クロロプレン接着剤 | 一种无毒氯丁胶粘合剂，该粘合剂由一定比例的氯丁胶、甲醛酯、二＿＿烷和防老剂制成。该粘合剂可胶接革与橡胶、革与橡塑泡沫底、ＥＶＡ泡沫底、聚氢酯泡沫底和ＳＢＳ。该粘接剂无毒，可在常温下使用，每公斤粘合剂可胶接平均鞋号的皮鞋３８双，比甲苯胶的胶接量提高近一倍，剥离强度（革与橡胶）＞４０牛顿／厘米。 | 無毒クロロプレンゴム接着剤、前記の接着剤は一定の割合のクロロプレンゴム、ジエトキシメタン、二＿＿アルキル基と老化防止剤より作られた。前記の接着剤は革とゴム、革とゴム・樹脂製品革とゴムフォーム底、ＥＶＡフォーム底、重合水素エステルフォーム底とＳＢＳと接着する。前記の粘着剤は無毒で、常温で使われ、キロごとに普通のサイズの３８番の革靴と接着することができて、メチルベンゼン接着剤の接着接合量の倍になって、剥離強度（革とゴム）＞４０ニュートン／センチ。
4 | 88101794 | 萜烯酚醛树脂的制造方法 | テルペンフェノール樹脂の製造方法 | 本发明涉及制造浅色油溶状萜烯酚醛树脂的方法。即在酸性催化剂作用下，通过加热使酚与甲醛缩合，然后用萜烯进行烃化，反应温度为９５～２１０℃。当反应温度达１６０～２１０℃时，加入适量的脱色剂。并蒸馏出低沸点组份。采用本方法制造的萜烯酚醛树脂颜色浅、软化点高、油溶性好。可代替价格昂贵的叔丁基酚醛树脂并可应用于油漆、油墨、电缆、印刷、橡胶、塑料、胶粘剂等行业中。 | 本発明は淡い色の油溶状テルペンフェノール樹脂の製造方法に関わる。つまり、酸性触媒が作用する元で、加熱することによって、ヒドロキシベンゼンとホルムアルデヒドを縮合して、それからテルペンでアルキル化して、反応温度は95－210℃。反応温度が160－210℃になると、適量の脱色剤を入れる。さらに低沸点成分を蒸留し出す。前記の方法で作られたテルペンフェノール樹脂の色が薄く、軟化点が高く、油溶性が良い。値段が高いターシャリーブチル基フェノール樹脂を替えることができて、しかもペンキ、印刷インキ、ケーブル、印刷、ゴム、プラスチック、粘着剤などの業種の中に応用されることができる。
5 | 88102034 | 新型不脱水脲醛树脂胶的制备 | 新型不脱水尿素樹脂接着剤の製造 | 涉及一种Ｃ０９ｐＨ胶，特别是新型不脱水脲醛树脂胶的制备。目前胶合板生产上用的脲醛树脂胶的主要原料：尿素、甲醛和适量ｐＨ值调正剂的氯化钠或氯化铵。本发明是在此原配料中添加配料即可去掉脱水工艺。每吨胶水成本降低２３１元。不脱水胶质量指标：乳白色粘稠液体。固体含量：４８＋［＋］－［－］２（％）；粘度：３００—８００厘泊；游离醛：１．５％以下；ｐＨ７．４＋［＋］－［－］７．６；固化速度：４５—５０秒；贮存期：三个月；活性期４．５—５小时。 | C09PHゴムに関わって、特に新型脱水しない尿素樹脂接着剤の製造にかかわる。従来ベニヤ板を生産する過程に用いられる尿素樹脂接着剤の主要原料は以下の通り：尿素、ホルムアルデヒドと適量のPH値調整剤の塩化ナトリウムあるいは塩化アンモニウム。本発明は前記の従来の調合料の中に調合料を付け加えるだけで、脱水プロセスを省略する。液体状のりのトンごとのコストが231元も下がる。脱水しない接着剤品質の目安は：乳白色で粘度が高い液体。固体含有量は：48±2（％）；粘度：300－800センチポイズ；遊離ホルムアルデヒド：1.5％以下；PH7.4±7.6；凝固速度：45－50秒；貯蔵期限：3ヶ月；活性期限：4.5－5時間。
6 | 88105248 | 新型的酚醛塑料及其制法 | 新型フェノールホルムアルデヒド及びその製造方法 | 新型的酚醛塑料及其制法。本发明属于对酚醛塑料进行改性的一种方法。其要点是对目前生产酚醛塑料的配方加以改进，将线型酚醛树脂、木粉、乌洛托品、硬脂酸或硬脂酸盐（或两者混合物）、镁或氧化镁（或铝或三氧化二铝）、石墨、碳黑按一定配方比进行捏和、塑炼、破碎而成。按本发明制得的新型酚醛塑料具有导电或半导电性，完全可以消除静电，它的某些机械性能比现有的酚醛塑料有较大的提高，可代替金属应用到电器行业及其它行业中。 | 新型フェノールホルムアルデヒドおよびその製造方法。本発明はフェノールホルムアルデヒドを変性する方法に属する。その要点は以下の通り：従来のフェノールホルムアルデヒドの製造調合法を改良して、直線フェノール樹脂、木粉、ヘキサメチレンテトラミン、ステアリン酸あるいはステアリン酸塩（あるいは両者の混合物）、マグネシウムあるいは酸化マグネシウム （あるいはアルミニウムあるいは三酸化二アルミニウム）、グラファイト、カーボンブラックを一定の調合法割引で撹拌して、溶かして、砕いてから製造しあげる。本発明によって製造された新型フェノールホルムアルデヒド電気伝導性能あるいは半伝導性能を有して、静電気を完全に除去できる；ある機械性能では従来のフェノールホルムアルデヒドより大いに高められ、金属に替えて電気製品およびそのほかの業界の中に応用されることができる。
7 | 88105730 | 低毒复合尿醛树脂胶的制造 | 低毒性複合尿素樹脂接着剤の製造 | 本发明是采用动物胶为主的一系列树脂对脲醛树脂胶进行改性从而获得游离醛低于０．０５％以下，粘结强度高、耐水性好的一种低毒复合脲醛树脂。 | 本発明は動物ゴムをはじめ、一連の樹脂を採用して尿素樹脂接着剤を変性して、低毒性複合尿素樹脂を獲得する発明だ。前記の低毒性複合尿素樹脂の遊離ホルムアルデヒドが0.05％以下、粘着強度が高くて、耐水性能がよい。
8 | 88103155 | 改性丙烯酸酯树脂乳液及其制备 | 変性アクリル樹脂 乳化液及びその製造 | 改性丙烯酸酯树脂乳液及其制备，它涉及助剂，尤其涉及丙烯酸酯树脂乳液及其制备方法。本发明在丙烯酸、丙烯酸酯系树脂乳液上作了突破，用聚乙烯醇缩甲醛、缩乙醛、缩丁醛、缩脲醛等聚乙烯醇缩醛产物作为改性剂，对由丙烯酸酯类单体一苯乙烯单烯单体一其它含乙烯基物单体共聚而得的丙烯酸酯树脂乳液改性，获得性能远优于丙烯酸酯类树脂的产品，该产品的应用范围极广，可用作要求苛刻的涂料、抗冲击改性剂等，还可处理脱水污泥。 | 変性アクリル樹脂乳化液およびその製造。それは補助剤、特にアクリル樹脂乳化液およびその製造方法に関わる。本発明はアクリル酸、アクリル酸エステル系樹脂乳化液の基礎の上に改良して、ポリビニル ホルマール、ポリビニル アセテール 、ポリビニル ブチラール、ポリビニル 尿素などのポリビニル ブチラール産物を変性剂とし、アクリル酸エステル類単量体ースチレンモノエン一ほかのエテニル物質モノマーを共重合して獲得されたアクリル樹脂乳化液を変性して、アクリル酸エステル類樹脂の性能よりずっとよい製品を獲得できる。前記の製品の応用範囲が広く、要求が厳しい塗料、耐衝撃性変性剤などに応用され、また脱水汚泥の処理などにも応用される。
9 | 89105944 | 无溶剂沉浸树脂 | 溶剤浸りがない樹脂 | 本发明涉及一种Ｂ·Ｆ级通用环氧一聚酯无溶剂沉浸树脂，包括双酚Ａ型环氧树脂、桐油酸酐苯基马来酰亚胺、间苯型不饱和聚酯树脂、丁醇醚化酚醛树脂、稀释剂、过氧化物类引发剂和阻聚剂，用于电机电器线圈绝缘浸渍处理，具有耐热等级高、固化速度快、适用范围宽、生产成本低、粘结强度高等特性。 | 本発明はB・F級通用エボキシ一ポリエステル溶剤浸りがない樹脂に関わる。それは以下を含む：ビスフェノール A型エポキシ樹脂、桐油無水化合物フェニルマレイミド、イソフタル不飽和ポリエステル樹脂 、ブタノールエーテル化フェノール樹脂、希釈剤、過酸化物類イニシエータ和インヒビタ。モータ電気製品ワイヤ絶縁浸漬処理に用いられ、以下の特徴を有する：耐熱性能がよく、固体化速度が速く、適用範囲が広く、生産コストが低く、粘着強度が高い。
10 | 89107294 | 抗静电改性尿醛树脂 | 静電気防止変性尿素樹脂 | 抗静电改性尿醛树脂属于一种抗静电粘合剂。本发明所述的抗静电改性尿醛树脂主要是由改性尿醛树脂、石墨粉、乙炔黑粉、镁粉复配而成。其外观呈黑色粘稠液体，粘度４８００～５０００ｃｐ，ｐＨ：７～８，导电性能好，固化时间较快，粘合力强，抗油、菌，阻燃。主要适用于在木质表面粘贴三聚氰胺等贴面，也适用于在木质设备上粘贴贴面和水泥地面的涂刷。 | 静電気防止変性尿素樹脂は静電気防止接着剤に属する。前記の静電気防止変性尿素樹脂は主に以下のものが調和して作られた：変性尿素樹脂、グラファイト粉、アセチレンブラック粉、マグネシウム粉。その外観は黒色粘度が高い液体で、粘度が4800－5000ｃｐ、PH：7－8、電気伝導性能がよく、固体化速度が速く、粘着力が強くて、オイル防止、抗菌で、燃焼阻止できる。主に木材表面にメラミンなどのオーバーレイを貼るのに適用して、また木材設備の上にオーバーレイを貼ることとセメント地面の塗布に適用する。